## Table 1
Физические характеристики tConcrete
Номенклатурная группа
Вид
Свойства покрытия | Высокопрочный полированный и шлифованный бетон | Топпинг - сухой упрочнитель | Декоративные полы Terrazzo | Керамическая плитка | Высокопрочный полимерный пол
Твердость | Очень твердый (>7 по шкале Мооса) | Очень твердый (>6 по шкале Мооса) | Очень твердый (>8 по шкале Мооса) | Очень твердая (>6 по шкале Мооса) | Средняя твердость (<4 по шкале Мооса)
Абразивная стойкость | Высочайшая абразивная стойкость, не царапается | Высокая абразивная стойкость | Высочайшая абразивная стойкость, не царапается | Высокая абразивная стойкость | Легко царапается
Термостойкость (включая морозостойкость) | Высокая | Высокая | Высокая | Средняя | Низкая
Устойчивость к химическим реагентам | Высокая стойкость к большинству химических реагентов, невысокая стойкость к кислотам | Высокая стойкость к большинству химических реагентов, низкая стойкость к кислотам | Высокая стойкость к большинству химических реагентов, невысокая стойкость к кислотам | Стойкость определяется типом межшовной затирки | Высокая стойкость к большинству химических реагентов, низкая стойкость к растворителям потеря цвета
Термоциклирование (в циклах) | 200-400 | 150 | 600-800 | 200 | 0-100
Ударная прочность | Высочайшая ударная прочность | Высокая ударная прочность, возможно отслоения упрочненного слоя | Высочайшая ударная прочность | Низкая ударная прочность, высокая хрупкость | Высокая ударная прочность, риск отслоение покрытия
Паропроницаемость | Да | Да | Да | Да | Нет
Водонепроницаемость | Да | Да | Да | Да | Да
Чувствительность к капиллярной влаге | Не чувствителен | Чувствителен, стреляет | Не чувствителен | Чувствительна | Чувствителен, возможны отслоения, возможны вздутия, образование пузырей
Возможность наружного применения и в холодных помещениях | Рекомендуется | Не рекомендуется (не живет совсем) | Рекомендуется | Возможно | Не рекомендуется
Стойкость к образованию пятен | Хорошая стойкость | Низкая стойкость | Хорошая стойкость | Высокая стойкость | Высокая стойкость
Пыление | Беспыльные полы | Могут пылить после истирания слоя мембранообразователя, разрушения верхнего слоя | Беспыльные полы | Возможно пыление межшовной затирки | Беспыльные полы
Срок выдержки перед эксплуатацией | Финишное покрытие набирает прочность порядка 7 суток | 8-28 суток (чем теплее - тем лучше) | Финишное покрытие набирает прочность порядка 7 суток | 7 дней после укладки | Финишное покрытие набирает прочность порядка 3 суток
Сохранение первоначального внешнего вида | 5-7 лет | 1 год | 5-10 лет |  | 1 год
Долговечность | Более 15 лет | 10 лет | Более 15 лет | Требует ремонта каждые 3-5 лет | Обновление лака каждые 2 года
Обслуживание | Простая очистка, низкие затраты на обслуживание | Обновление раз в год кюрингом (лак), высокие затраты на обслуживание, возможно появление трещин (в зависимости от основания) | Простая очистка, низкие затраты на обслуживание | Регулярный ремонт, высокие затраты на обслуживание | Простая очистка, не поддается локальному ремонту, требуется замена всего верх слоя, высокие затраты на ремонт, дешевый в обслуживании
Возможность быстрого монтажа | Да | Да | Нет (Проблемы с кач-вом бетона и фракцией) | Да | Да
Возможность быстрого ремонта | Да | Да | Да | полная замена (ремонт не удается) | Нет
Вид поверхности (глянцевая, матовая, настраиваемая) | Настраиваемая | Настраиваемая | Настраиваемая | Настраиваемая | Настраиваемая
Стерильность | Да | Нет | Да | Да | Да (без швов)
Бесшовность | Нет | Нет | Настраиваемая | Нет | Да
Гипоалергенность | Да | Нет | Да | Нет | Да
Пожарная безопасность | КМ0 | КМ1 | КМ0 | КМ0 | КМ1-КМ2
Экологичность | Да | Нет | Да | Да | Да
Статический контроль, искрозащита | Да | Да | Да | Да | Нет
Устойчивость к UV | Да | Да | Да | Да | В зависимости от решения
Коэффициент светоотражения | Хороший | Плохой | Хороший | Плохой | Плохой
Запах, выделение летучих соединений | Нет | Нет | Нет | Нет | Нет