## Table 1
Характер износа tConcrete
Номенклатурная группа
Вид
| Высокопрочный полированный и шлифованный бетон | Топпинг - сухой упрочнитель | Декоративные полы Terrazzo | Керамическая плитка | Высокопрочный полимерный пол
Поверхность | Потускнение изначального цвета и блеска в местах интенсивной эксплуатации Возможные царапины полированной поверхности (шипованные шины) | Значительное ухудшение эстетических качеств, истирание поверхности Пыление при стирании верхнего слоя мембранообразователя при воздействии влаги в результате щелочно-силикатных реакций | Пропадает глянец в местах интенсивной эксплуатации, возможно вылетание фракции | Разрушение швов, сколы и трещины | Разрушение верхнего декоративного слоя
Покрытие | Возможные мелкие разрушения в результате падений очень тяжелых предметов | Разрушение верхнего слоя Отслоение упрочненного слоя При разнице в характеристиках топпинга и бетона: от динамических нагрузок при эксплуатации от знакопеременных температур и циклических нагрузок Риск отслоения от бетонного основания |  | Разрушение поверхности отслоение от несущего слоя | Разрушение основного слоя отслоение от бетонного основания
Процесс ремонта | Швы и трещины, расшиваются, заполняются эпоксидом или п/у Шлифовка и полировка | Швы и трещины, расшиваются, заполняются эпоксидом или п/у Шлифовка и полировка Неравномерен, отлетает, отслаивается | Демонтаж карты Монтаж новой карты, шлифовка, полировка |  | Демонтаж верхнего слоя Монтаж нового слоя
Строгость к правилам эксплуатации | Стандарт | Стандарт | Стандарт | Не строго | Строго